## 40个优化配方
配方编号 | 离子化脂质1 | IL1摩尔百分比 | 离子化脂质2 | IL2摩尔百分比 | 脂质比例 | 磷脂 | 磷脂摩尔百分比 | 胆固醇摩尔百分比 | PEG类型 | PEG摩尔百分比 | 离子化脂质总摩尔比 | 离子化脂质1 | IL1浓度(mg/ml) | 共0.4ml 取 ul | 离子化脂质2 | IL2浓度(mg/ml) | 共0.4ml 取ul | 磷脂 | 磷脂浓度(mg/ml) | 共0.4ml 加10 mg/ml 磷脂 (ul) |  | 胆固醇浓度(mg/ml) | 共0.4ml 加12.6mg/ml CLT ul) | PEG类型 | PEG浓度(mg/ml) | 共0.4ml 加5mg/ml PEG ul) | 总脂质浓度(mg/ml) | EtOH 体积
R2-01 | C12-200 | 46.4 | CCK12 | 11.6 | 80:20 | DSPC | 15 | 25.5 | DMG-PEG2000 | 1.5 | 58 | C12-200 | 4.813 | 19.252 | CCK12 | 0.948 | 3.792 | DSPC | 1.042 | 41.68 |  | 0.867 | 27.52381 | DMG-PEG2000 | 0.331 | 26.48 | 8 | 281.2722 | 1
R2-02 | C12-200 | 49.4 | DOTAP | 12.35 | 80:20 | DSPC | 15 | 19.25 | C14-PEG | 4 | 61.75 | C12-200 | 4.807 | 1.9228 | DOTAP | 0.711 | 0.2844 | DSPC | 0.977 | 39.08 |  | 0.614 | 19.49206 | C14-PEG | 0.891 |  | 8
R2-03 | SM102 | 11.38 | SM102 | 21.12 | 35:65 | DSPC | 25 | 38.5 | DMG-PEG2000 | 4 | 32.5 | SM102 | 1.131 | 0.4524 | SM102 | 2.099 | 0.8396 | DSPC | 2.109 | 84.36 |  | 1.589 | 50.44444 | DMG-PEG2000 | 1.072 |  | 8
R2-04 | C12-200 | 37.7 | SM102 | 20.3 | 65:35 | DSPC | 15 | 25.5 | C14-PEG | 1.5 | 58 | C12-200 | 3.992 | 1.5968 | SM102 | 1.696 | 0.6784 | DSPC | 1.064 | 42.56 |  | 0.885 | 28.09524 | C14-PEG | 0.363 |  | 8
R2-05 | SM102 | 7.7 | DOTAP | 14.3 | 35:65 | DOPE | 50 | 25.5 | DMG-PEG2000 | 2.5 | 22 | SM102 | 0.813 | 0.3252 | DOTAP | 1.134 | 0.4536 | DOPE | 4.222 | 168.88 |  | 1.119 | 35.52381 | DMG-PEG2000 | 0.712 |  | 8
R2-06 | C12-200 | 12.95 | DOTAP | 24.05 | 35:65 | DOPE | 35 | 25.5 | PEG-Mannose | 2.5 | 37 | C12-200 | 1.63 | 0.652 | DOTAP | 1.792 | 0.7168 | DOPE | 2.778 | 111.12 |  | 1.052 | 33.39683 | PEG-Mannose | 0.747 |  | 8
R2-07 | C12-200 | 43.55 | DOTAP | 23.45 | 65:35 | DSPC | 5 | 25.5 | C14-PEG | 2.5 | 67 | C12-200 | 4.654 | 1.8616 | DOTAP | 1.484 | 0.5936 | DSPC | 0.358 | 14.32 |  | 0.893 | 28.34921 | C14-PEG | 0.611 |  | 8
R2-08 | C12-200 | 20.75 | DOTAP | 20.75 | 50:50 | DOPE | 25 | 32 | C14-PEG | 1.5 | 41.5 | C12-200 | 2.647 | 1.0588 | DOTAP | 1.567 | 0.6268 | DOPE | 2.011 | 80.44 |  | 1.338 | 42.47619 | C14-PEG | 0.438 |  | 8
R2-09 | SM102 | 12.95 | DOTAP | 24.05 | 35:65 | DOPE | 35 | 25.5 | C14-PEG | 2.5 | 37 | SM102 | 1.349 | 0.5396 | DOTAP | 1.88 | 0.752 | DOPE | 2.914 | 116.56 |  | 1.103 | 35.01587 | C14-PEG | 0.755 |  | 8
R2-10 | SM102 | 18.38 | SM102 | 34.12 | 35:65 | DOPE | 5 | 38.5 | C14-PEG | 4 | 52.5 | SM102 | 1.749 | 0.6996 | SM102 | 3.246 | 1.2984 | DOPE | 0.38 | 15.2 |  | 1.521 | 48.28571 | C14-PEG | 1.104 |  | 8
R2-11 | C12-200 | 13.38 | CCK12 | 13.38 | 50:50 | DOPE | 50 | 19.25 | DMG-PEG2000 | 4 | 26.75 | C12-200 | 1.523 | 0.6092 | CCK12 | 1.201 | 0.4804 | DOPE | 3.589 | 143.56 |  | 0.718 | 22.79365 | DMG-PEG2000 | 0.968 |  | 8
R2-12 | CCK12 | 7.7 | SM102 | 14.3 | 35:65 | DSPC | 50 | 25.5 | PEG-Mannose | 2.5 | 22 | CCK12 | 0.746 | 0.2984 | SM102 | 1.386 | 0.5544 | DSPC | 4.113 | 164.52 |  | 1.027 | 32.60317 | PEG-Mannose | 0.729 |  | 8
R2-13 | CCK12 | 20.3 | CCK12 | 37.7 | 35:65 | DSPC | 15 | 25.5 | PEG-Mannose | 1.5 | 58 | CCK12 | 1.891 | 0.7564 | CCK12 | 3.513 | 1.4052 | DSPC | 1.187 | 47.48 |  | 0.988 | 31.36508 | PEG-Mannose | 0.421 |  | 8
R2-14 | SM102 | 35.2 | SM102 | 8.8 | 80:20 | DOPE | 15 | 38.5 | C14-PEG | 2.5 | 44 | SM102 | 3.554 | 1.4216 | SM102 | 0.888 | 0.3552 | DOPE | 1.211 | 48.44 |  | 1.615 | 51.26984 | C14-PEG | 0.732 |  | 8
R2-15 | SM102 | 17.15 | DOTAP | 31.85 | 35:65 | DSPC | 15 | 32 | C14-PEG | 4 | 49 | SM102 | 1.744 | 0.6976 | DOTAP | 2.43 | 0.972 | DSPC | 1.295 | 51.8 |  | 1.352 | 42.92063 | C14-PEG | 1.18 |  | 8
R2-16 | CCK12 | 14.5 | SM102 | 14.5 | 50:50 | DSPC | 35 | 32 | DMG-PEG2000 | 4 | 29 | CCK12 | 1.4 | 5.6 | SM102 | 1.401 | 0.5604 | DSPC | 2.872 | 114.88 |  | 1.285 | 40.79365 | DMG-PEG2000 | 1.042 | 83.36 | 8 | 154.8059
R2-17 | CCK12 | 30.55 | SM102 | 16.45 | 65:35 | DOPE | 25 | 25.5 | DMG-PEG2000 | 2.5 | 47 | CCK12 | 2.897 | 11.588 | SM102 | 1.561 | 0.6244 | DOPE | 1.897 | 75.88 |  | 1.005 | 31.90476 | DMG-PEG2000 | 0.64 | 51.2 | 8 | 228.8028
R2-18 | CCK12 | 24.4 | SM102 | 6.1 | 80:20 | DOPE | 35 | 32 | DMG-PEG2000 | 2.5 | 30.5 | CCK12 | 2.485 | 9.94 | SM102 | 0.622 | 0.2488 | DOPE | 2.852 | 114.08 |  | 1.355 | 43.01587 | DMG-PEG2000 | 0.687 | 54.96 | 8 | 177.7553
R2-19 | C12-200 | 8.75 | SM102 | 16.25 | 35:65 | DOPE | 35 | 38.5 | PEG-Mannose | 1.5 | 25 | C12-200 | 1.17 | 4.68 | SM102 | 1.714 | 0.6856 | DOPE | 2.952 | 118.08 |  | 1.687 | 53.55556 | PEG-Mannose | 0.476 | 38.08 | 8 | 184.9188
R2-20 | SM102 | 13.33 | DOTAP | 7.17 | 65:35 | DOPE | 50 | 25.5 | DMG-PEG2000 | 4 | 20.5 | SM102 | 1.332 | 0.5328 | DOTAP | 0.538 | 2.152 | DOPE | 3.994 | 159.76 |  | 1.059 | 33.61905 | DMG-PEG2000 | 1.078 | 86.24 | 8 | 117.6962
R2-21 | C12-200 | 26.98 | CCK12 | 14.52 | 65:35 | DSPC | 25 | 32 | PEG-Mannose | 1.5 | 41.5 | C12-200 | 3.119 | 12.476 | CCK12 | 1.323 | 5.292 | DSPC | 1.935 | 77.4 | 1 | 1.212 | 38.47619 | PEG-Mannose | 0.411 | 32.88 | 8 | 233.4758 | 1
R2-22 | SM102 | 20.75 | ALC-0315 | 20.75 | 50:50 | DOPE | 25 | 32 | PEG-Mannose | 1.5 | 41.5 | SM102 | 2.132 | 0.8528 | ALC-0315 | 1.986 | 0.7944 | DOPE | 2.053 | 82.12 | 2 | 1.366 | 43.36508 | PEG-Mannose | 0.464 | 37.12 | 8 | 235.7477 | 2
R2-23 | SM102 | 11.1 | SM102 | 44.4 | 20:80 | DSPC | 15 | 25.5 | C14-PEG | 4 | 55.5 | SM102 | 0.982 | 0.3928 | SM102 | 3.928 | 1.5712 | DSPC | 1.126 | 45.04 | 3 | 0.937 | 29.74603 | C14-PEG | 1.026 | 82.08 | 8 | 241.17 | 3
R2-24 | SM102 | 18 | ALC-0315 | 4.5 | 80:20 | DOPE | 35 | 38.5 | PEG-Mannose | 4 | 22.5 | SM102 | 1.842 | 0.7368 | ALC-0315 | 0.429 | 0.1716 | DOPE | 2.862 | 114.48 | 4 | 1.636 | 51.93651 | PEG-Mannose | 1.231 | 98.48 | 8 | 134.1951 | 4
R2-25 | C12-200 | 21.62 | DOTAP | 21.62 | 50:50 | DOPE | 35 | 19.25 | C14-PEG | 2.5 | 43.25 | C12-200 | 2.524 | 10.096 | DOTAP | 1.494 | 5.976 | DOPE | 2.577 | 103.08 | 5 | 0.736 | 23.36508 | C14-PEG | 0.668 | 53.44 | 8 | 204.0429 | 5
R2-26 | C12-200 | 5.85 | DOTAP | 23.4 | 20:80 | DOPE | 50 | 19.25 | PEG-Mannose | 1.5 | 29.25 | C12-200 | 0.766 | 3.064 | DOTAP | 1.814 | 7.256 | DOPE | 4.128 | 165.12 | 6 | 0.826 | 26.22222 | PEG-Mannose | 0.466 | 37.28 | 8 | 161.0578 | 6
R2-27 | SM102 | 22.12 | ALC-0315 | 22.12 | 50:50 | DSPC | 35 | 19.25 | DMG-PEG2000 | 1.5 | 44.25 | SM102 | 2.095 | 0.838 | ALC-0315 | 1.951 | 0.7804 | DSPC | 2.814 | 112.56 | 7 | 0.757 | 24.03175 | DMG-PEG2000 | 0.383 | 30.64 | 8 | 231.1499 | 7
R2-28 | C12-200 | 10.67 | SM102 | 19.82 | 35:65 | DOPE | 35 | 32 | DMG-PEG2000 | 2.5 | 30.5 | C12-200 | 1.33 | 5.32 | SM102 | 1.949 | 0.7796 | DOPE | 2.751 | 110.04 | 8 | 1.307 | 41.49206 | DMG-PEG2000 | 0.663 | 53.04 | 8 | 189.3283 | 8
R2-29 | SM102 | 12.85 | DOTAP | 51.4 | 20:80 | DSPC | 15 | 19.25 | C14-PEG | 1.5 | 64.25 | SM102 | 1.344 | 0.5376 | DOTAP | 4.034 | 16.136 | DSPC | 1.332 | 53.28 | 9 | 0.836 | 26.53968 | C14-PEG | 0.455 | 36.4 | 8 | 267.1067 | 9
R2-30 | C12-200 | 33.5 | SM102 | 33.5 | 50:50 | DOPE | 5 | 25.5 | C14-PEG | 2.5 | 67 | C12-200 | 3.474 | 13.896 | SM102 | 2.74 | 1.096 | DOPE | 0.327 | 13.08 | 10 | 0.866 | 27.49206 | C14-PEG | 0.593 | 47.44 | 8 | 296.9959 | 10
R2-31 | SM102 | 15.14 | ALC-0315 | 28.11 | 35:65 | DSPC | 35 | 19.25 | C14-PEG | 2.5 | 43.25 | SM102 | 1.404 | 0.5616 | ALC-0315 | 2.428 | 0.9712 | DSPC | 2.755 | 110.2 | 11 | 0.741 | 23.52381 | C14-PEG | 0.672 | 53.76 | 8 | 210.9834 | 11
R2-32 | CCK12 | 4.6 | SM102 | 18.4 | 20:80 | DSPC | 50 | 25.5 | PEG-Mannose | 1.5 | 23 | CCK12 | 0.456 | 1.824 | SM102 | 1.828 | 0.7312 | DSPC | 4.216 | 168.64 | 12 | 1.052 | 33.39683 | PEG-Mannose | 0.448 | 35.84 | 8 | 159.568 | 12
R2-33 | C12-200 | 18.11 | DOTAP | 33.64 | 35:65 | DSPC | 25 | 19.25 | PEG-Mannose | 4 | 51.75 | C12-200 | 2.053 | 8.212 | DOTAP | 2.258 | 9.032 | DSPC | 1.898 | 75.92 | 13 | 0.715 | 22.69841 | PEG-Mannose | 1.076 | 86.08 | 8 | 198.0576 | 13
R2-34 | C12-200 | 13.1 | SM102 | 52.4 | 20:80 | DSPC | 5 | 25.5 | PEG-Mannose | 4 | 65.5 | C12-200 | 1.386 | 5.544 | SM102 | 4.372 | 1.7488 | DSPC | 0.354 | 14.16 | 14 | 0.884 | 28.06349 | PEG-Mannose | 1.004 | 80.32 | 8 | 270.1637 | 14
R2-35 | CCK12 | 6.1 | SM102 | 24.4 | 20:80 | DOPE | 35 | 32 | PEG-Mannose | 2.5 | 30.5 | CCK12 | 0.615 | 2.46 | SM102 | 2.462 | 0.9848 | DOPE | 2.823 | 112.92 | 15 | 1.341 | 42.57143 | PEG-Mannose | 0.759 | 60.72 | 8 | 180.3438 | 15
R2-36 | CCK12 | 18.85 | CCK12 | 10.15 | 65:35 | DOPE | 35 | 32 | PEG-Mannose | 4 | 29 | CCK12 | 1.831 | 7.324 | CCK12 | 0.986 | 3.944 | DOPE | 2.72 | 108.8 | 16 | 1.292 | 41.01587 | PEG-Mannose | 1.17 | 93.6 | 8 | 145.3161 | 16
R2-37 | CCK12 | 38.35 | CCK12 | 20.65 | 65:35 | DSPC | 5 | 32 | C14-PEG | 4 | 59 | CCK12 | 3.48 | 13.92 | CCK12 | 1.874 | 7.496 | DSPC | 0.385 | 15.4 | 17 | 1.207 | 38.31746 | C14-PEG | 1.054 | 84.32 | 8 | 240.5465 | 17
R2-38 | CCK12 | 14.62 | CCK12 | 14.62 | 50:50 | DSPC | 50 | 19.25 | PEG-Mannose | 1.5 | 29.25 | CCK12 | 1.388 | 5.552 | CCK12 | 1.388 | 5.552 | DSPC | 4.034 | 161.36 | 18 | 0.76 | 24.12698 | PEG-Mannose | 0.429 | 34.32 | 8 | 169.089 | 18
R2-39 | CCK12 | 18.11 | SM102 | 33.64 | 35:65 | DSPC | 25 | 19.25 | DMG-PEG2000 | 4 | 51.75 | CCK12 | 1.578 | 6.312 | SM102 | 2.934 | 1.1736 | DSPC | 1.851 | 74.04 | 19 | 0.697 | 22.12698 | DMG-PEG2000 | 0.94 | 75.2 | 8 | 221.1474 | 19
R2-40 | C12-200 | 36.08 | CCK12 | 19.42 | 65:35 | DOPE | 15 | 25.5 | DMG-PEG2000 | 4 | 55.5 | C12-200 | 3.715 | 14.86 | CCK12 | 1.576 | 6.304 | DOPE | 0.974 | 38.96 | 20 | 0.86 | 27.30159 | DMG-PEG2000 | 0.876 | 70.08 | 8 | 242.4944
Calibration | [25 empty] | 0 |  | 400
R2-14 | SM102 | 35.2 | SM102 | 8.8 | 80:20 | DOPE | 15 | 38.5 | C14-PEG | 2.5 | 44 | SM102 | 3.554 | 1.4216 | SM102 | 0.888 | 0.3552 | DOPE | 1.211 | 48.44 |  | 1.615 | 51.26984 | C14-PEG | 0.732 | 58.56 | 8 | 239.9534 | 21
R2-15 | SM102 | 17.15 | DOTAP | 31.85 | 35:65 | DSPC | 15 | 32 | C14-PEG | 4 | 49 | SM102 | 1.744 | 0.6976 | DOTAP | 2.43 | 9.72 | DSPC | 1.295 | 51.8 |  | 1.352 | 42.92063 | C14-PEG | 1.18 | 94.4 | 8 | 200.4618 | 22
24 | MC3 | 25 | ALC-0315 | 25 |  | DOPE | 10 | 38.5 | DMG-PEG2000 | 50 |  | MC3 |  | 0.838 | ALC-0315 |  | 1 | DOPE |  | 38.84 |  | 1.943 | 61.68254 | DMG-PEG2000 | 0.491 | 39.28 | 8 | 258.3595 | 23
25 | ALC-0315 | 33 | SM102 | 33 |  | DOPE | 30 | 0 | DMG-PEG2000 | 66 |  | ALC-0315 |  | 0.998 | SM102 |  | 0.9248 | DOPE |  | 88.08 |  | 0 | 0 | DMG-PEG2000 | 0.99 | 79.2 | 8 | 230.7972 | 24
26 | SM102 | 25 | ALC-0315 | 25 |  | DOPE | 10 | 38.5 | DMG-PEG2000 | 50 |  | SM102 |  | 0.902 | ALC-0315 |  | 0.9732 | DOPE |  | 37.8 |  | 1.89 | 60 | DMG-PEG2000 | 0.478 | 38.24 | 8 | 262.0848 | 25
24 | MC3 | 25 | 2.095 | 0.838 | 0.838 | 24 | ALC-0315 | 25 | 2.5 | 1 | 1 | 10 | 0.971 | 0.3884 | DOPE | 38.84 | 24 | 38.5 | 1.943 | 0.7772 | 77.72 | 1.5 | 0.491 | 0.1964 | 9.82 | 50 | 8 | 271.782 | 24
25 | ALC-0315 | 33 | 2.495 | 0.998 | 0.998 | 25 | SM102 | 33 | 2.312 | 0.9248 | 0.9248 | 30 | 2.202 | 0.8808 | DOPE | 88.08 | 25 | 0 | 0 | 0 | 0 | 4 | 0.99 | 0.396 | 19.8 | 66 | 8 | 290.1972 | 25
26 | SM102 | 25 | 2.255 | 0.902 | 0.902 | 26 | ALC-0315 | 25 | 2.433 | 0.9732 | 0.9732 | 10 | 0.945 | 0.378 | DOPE | 37.8 | 26 | 38.5 | 1.89 | 0.756 | 75.6 | 1.5 | 0.478 | 0.1912 | 9.56 | 50 | 8 | 275.1648 | 26
选择顺序 | 离子化脂质1 | IL1摩尔百分比 | IL1浓度(mg/ml) | 0.4ml(取多少mg) | 取多少ul |  | 离子化脂质2 | IL2摩尔百分比 | IL2浓度(mg/ml) | 0.4ml(取多少mg) | 取多少ul | 磷脂摩尔百分比 | 磷脂浓度(mg/ml) | 0.4ml | 磷脂 | 取10mg/ml的母液 ？ul |  | 胆固醇摩尔百分比 | 胆固醇浓度(mg/ml) | 0.4ml | 取10mg/ml的母液 ？ul | PEG摩尔百分比 | PEG浓度(mg/ml) | 0.4ml | 取20mg/ml的母液 ？ul | 离子化脂质总摩尔比 | 总脂质浓度(mg/ml) | 加酒精的量
[12 empty] | 19600 |  | 235200

## 统计汇总
参数 | 数值
脂质组合数 | 8
脂质比例数 | 5
胆固醇浓度数 | 4
磷脂类型数 | 2
磷脂浓度数 | 5
PEG类型数 | 3
PEG浓度数 | 3
总配方数 | 40

## 分子量信息
成分 | 分子量
SM102 | 930.8
C12-200 | 1180
DOTAP | 698.54
CCK12 | 930
ALC-0315 | 867
DOPE | 744.03
DSPC | 790.15
Cholesterol | 386.65
DMG-PEG2000 | 2509.2
C14-PEG | 2700
PEG-Mannose | 2800